## Sheet1
2024年工业产品质量县级监督抽查结果
序号 | 行政区划 | 产品名称 | 受检单位 | 标称生产单位 | 样品数 | 样品等级 | 规格型号 | 抽查日期 | 抽查结果 | 不合格项目 | 检验报告编号 | 承检机构
1 | 剑阁县 | 复合肥料 | 剑阁县供销合作社鹤龄中心社鹤龄镇农资经营第九门市部 | 绵阳市丰登化肥有限公司 | 2kg | 合格品 | 40KG/袋 | 2024-06-21 | 合格 |  | S2024J0013 | 广元市产品质量监督检验所
2 | 剑阁县 | 车用柴油 | 广汉市中药材公司剑阁加油站 | 中国石化销售股份有限公司四川绵阳石油分公司(供货单位) | 4L | 合格品 | 0# | 2024-06-20 | 合格 |  | S2024J0012 | 广元市产品质量监督检验所
3 | 剑阁县 | 强去油洗洁精 | 剑阁县白龙镇富利超市 | 纳爱斯成都有限责任公司 | 2桶 | 合格品 | 1.12千克/桶 | 2024-06-18 | 合格 |  | S2024J0011G | 广元市产品质量监督检验所
4 | 剑阁县 | 小苏打薄荷洗洁精 | 剑阁县元山镇勇建副食店 | 四川立白实业有限公司 | 2桶 | 合格品 | 1千克/桶 | 2024-06-12 | 合格 |  | S2024J0010G | 广元市产品质量监督检验所
5 | 剑阁县 | 复合肥料 | 剑阁县剑门关镇候王农产品购销站 | 贵州西洋实业有限公司 | 2kg | 合格品 | 25kg/袋 | 2024-06-14 | 合格 |  | S2024J0009 | 广元市产品质量监督检验所
6 | 剑阁县 | 车用柴油 | 中国石油天然气有限公司四川广元销售分公司剑门加油站 | 中国石油天然气股份有限公司四川广元销售分公司广元油库 | 4L | 合格品 | 0# | 2024-06-14 | 合格 |  | S2024J0008 | 广元市产品质量监督检验所
7 | 剑阁县 | 高级香杉木齿接生态板 | 剑阁县开封镇明豪装饰装修店 | 广西柳州桂杉木业有限公司 | 5张 | 合格品E0级 | 2440mm×1220mm×18mm | 2024-06-12 | 合格 |  | Q2024J0036 | 广元市产品质量监督检验所
8 | 剑阁县 | 塑料购物袋 | 剑阁县汉阳镇旺客龙生活超市商行 | / | 100个 | 合格品 | / | 2024-06-11 | 不合格 | 环保要求 | Q2024J0035 | 广元市产品质量监督检验所
9 | 剑阁县 | 新开元牌塑料薄膜 | 剑阁县剑门关镇爱民农资门市部 | 达州市建生塑料制品股份有限公司 | 12平方米 | 合格品 | 2000mm×0.02mm | 2024-06-11 | 合格 |  | Q2024J0034 | 广元市产品质量监督检验所
10 | 剑阁县 | 浸渍胶膜纸饰面人造板 | 剑阁县柳沟镇诚信建材 | / | 3张 | 合格品E0级 | 2440mm×1220mm×3mm | 2024-06-12 | 合格 |  | Q2024JG0033 | 广元市产品质量监督检验所
11 | 剑阁县 | 聚乙烯吹塑薄膜 | 剑阁县鹤龄镇中心街李雪芹农资经营部 | 山东省莱州市庄盛塑料有限公司 | 12平方米 | 合格品 Ⅱ类 | 2m×0.03mm，5Kg±0.2Kg | 2024-06-13 | 合格 |  | Q2024J0032 | 广元市产品质量监督检验所
12 | 剑阁县 | 混凝土模板用胶合板 | 彭兴华 | 广西宾利木业有限公司 | 5张 | 合格品 | 1830mm×915mm×12mm | 2024-06-14 | 合格 |  | Q2024J0031 | 广元市产品质量监督检验所
13 | 剑阁县 | 塑料购物袋 | 剑阁县鹤龄镇华泰优品超市（加盟店） | 成都欧美佳科技发展有限公司都江堰分公司 | 120个 | 合格品 | 580mm×（350+170）mm | 2024-06-13 | 不合格 | 环保要求 | Q2024J0030 | 广元市产品质量监督检验所
14 | 剑阁县 | 冷轧带肋钢筋 | 剑阁县汉阳镇万烁建材销售经营店 | 广元市德鑫元建材有限公司 | 10支×1000mm | 合格品 | φ6 CRB550 | 2024-06-11 | 不合格 | 力学性能、重量偏差 | J2024J0021 | 广元市产品质量监督检验所
15 | 剑阁县 | 热轧带肋钢筋 | 李清平 | 重庆永航钢铁集团有限公司 | 10支×1000mm | 合格品 | φ10 HRB400E | 2024-06-12 | 合格 |  | J2024J0020 | 广元市产品质量监督检验所
16 | 剑阁县 | 高清喷墨瓷片 | 剑阁县开封镇王国洪装饰经营部 | 四川新乐雅陶瓷有限公司 | 3箱×10片 | 合格品 | 300×600×8.3（mm） GL | 2024-06-12 | 合格 |  | J2024J0019 | 广元市产品质量监督检验所
17 | 剑阁县 | 高品质配套地砖 | 剑阁县柳沟镇迈克尔瓷砖 | 佛山市汇潮牌陶瓷有限公司 | 2箱×15片 | 合格品 | 300×300×9.5（mm） GL | 2024-06-13 | 合格 |  | J2024J0018 | 广元市产品质量监督检验所
18 | 剑阁县 | 热轧带肋钢筋 | 陈林 | 成都冶金试验厂有限公司 | 10支×1000mm | 合格品 | φ14 HRB400E | 2024-06-13 | 合格 |  | J2024J0017 | 广元市产品质量监督检验所
19 | 剑阁县 | 冷轧带肋钢筋 | 剑阁县华钢钢材经营部 | 绵阳丰鼎发建材有限公司 | 10支×1000mm | 合格品 | φ5 CRB550 | 2024-06-13 | 不合格 | 重量偏差 | J2024J0016 | 广元市产品质量监督检验所
20 | 剑阁县 | 冷轧带肋钢筋 | 剑阁县江口镇张久林建材销售门市部 | 广元市德鑫元建材有限公司 | 10支×1000mm | 合格品 | φ5.5 CRB550 | 2024-06-13 | 合格 |  | J2024J0015 | 广元市产品质量监督检验所
21 | 剑阁县 | 热轧带肋钢筋 | 熊全生 | 成渝钒钛科技有限公司 | 10支×1000mm | 合格品 | φ12 HRB400E | 2024-06-14 | 合格 |  | J2024J0014 | 广元市产品质量监督检验所
22 | 剑阁县 | 干压陶瓷砖 细炻砖 | 剑阁县金晟建材有限责任公司 | 四川建辉陶瓷（集团)有限公司 | 3箱×10片 | 合格品 | 400×400×8.1（mm） GL | 2024-06-13 | 合格 |  | J2024J0013 | 广元市产品质量监督检验所
23 | 剑阁县 | 陶瓷砖—高级配套系列 | 剑阁县金管家陶瓷店 | 佛山市圣玺瓷业有限公司 | 4箱×8片 | 合格品 | 400×400×9.2（mm） GL | 2024-06-14 | 合格 |  | J2024J0012 | 广元市产品质量监督检验所
24 | 剑阁县 | 家用燃气灶具 | 剑阁县元山镇海如厨卫店 | 佛山市顺德区龙欧电器有限公司 | 1台 | 合格品 | JZY-T08 | 2024-06-12 | 合格 |  | AJDA424Z00915 | 广元市产品质量监督检验所
25 | 剑阁县 | 家用燃气灶具 | 剑阁县公兴镇赵白川五金建材门市部 | 佛山市开瑞电器有限公司 | 1台 | 合格品 | JZT-TD01 2000Pa 4.2kw 天然气20T | 2024-06-13 | 合格 |  | AJDA424Z00916 | 广元市产品质量监督检验所
26 | 剑阁县 | 家用燃气灶具 | 剑阁县白龙镇朱娃子五金店 | 中山市好掌柜电器有限公司 | 1台 | 合格品 | JZT-TD01 W-01熄保 | 2024-06-18 | 合格 |  | AJDA424Z00917 | 广元市产品质量监督检验所
27 | 剑阁县 | 手提式干粉灭火器 | 四川成科消防安全技术有限公司 | 四川龙威消安科技有限公司 | 6具 | 合格品 | MFZ/ABC4型 | 2024-06-21 | 合格 |  | AXFA124Z00781 | 广元市产品质量监督检验所